## Foglio1
Polimero | Colore | Dimensione | Stato di degrazione | Peso
PE | Arancione | Medio | Molto degradato | 0.0119
PE | Bianco | Medio | Molto degradato | 0.0126
PE | Bianco | Medio | Molto degradato | 0.0129
PE | Arancione | Medio | Molto degradato | 0.0123
PE | Bianco | Medio | Molto degradato | 0.013
PE | Bianco | Medio | Non degradato | 0.0134
PE | Bianco | Medio | Molto degradato | 0.0136
PE | Arancione | Medio | Molto degradato | 0.014
PE | Verde | Medio | Non degradato | 0.0146
PE | Bianco | Piccolo | Non degradato | 0.0064
PE | Bianco | Piccolo | Non degradato | 0.0053
PP | Bianco | Grande | Non degradato | 0.0166
PP | Bianco | Grande | Molto degradato | 0.0167
PE | Bianco | Medio | Molto degradato | 0.0178
PP | Bianco | Grande | Non degradato | 0.0178
PE | Bianco | Medio | Molto degradato | 0.0182
PP | Bianco | Grande | Molto degradato | 0.0188
PP | Bianco | Grande | Molto degradato | 0.0191
PE | Bianco | Grande | Non degradato | 0.0199
PP | Bianco | Grande | Non degradato | 0.02
PP | Bianco | Grande | Non degradato | 0.0205
PP | Bianco | Grande | Non degradato | 0.0205
PP | Nero | Grande | Molto degradato | 0.0207
PP | Nero | Grande | Non degradato | 0.0209
PP | Nero | Grande | Molto degradato | 0.0209
PP | Nero | Grande | Non degradato | 0.021
PP | Nero | Medio | Non degradato | 0.0212
PP | Trasparente | Medio | Non degradato | 0.0212
PP | Trasparente | Medio | Non degradato | 0.0214
PP | Trasparente | Medio | Non degradato | 0.0214
PP | Bianco | Medio | Molto degradato | 0.0214
PP | Trasparente | Medio | Non degradato | 0.0214
PE | Bianco | Grande | Molto degradato | 0.0216
PP | Bianco | Medio | Molto degradato | 0.0216
PP | Bianco | Medio | Molto degradato | 0.0217
PE | Bianco | Medio | Non degradato | 0.0218
PP | Bianco | Medio | Molto degradato | 0.0218
PP | Trasparente | Medio | Non degradato | 0.0218
PP | Trasparente | Medio | Non degradato | 0.0218
PE | Bianco | Medio | Non degradato | 0.0219
PE | Bianco | Medio | Non degradato | 0.0219
PP | Trasparente | Medio | Non degradato | 0.0219
PP | Trasparente | Medio | Non degradato | 0.022
PE | Bianco | Medio | Non degradato | 0.0222
PP | Trasparente | Medio | Non degradato | 0.0222
PP | Trasparente | Medio | Non degradato | 0.0222
PP | Trasparente | Medio | Non degradato | 0.0223
PP | Trasparente | Medio | Non degradato | 0.0223
PP | Trasparente | Medio | Non degradato | 0.0224
PP | Bianco | Medio | Molto degradato | 0.0224
PE | Bianco | Medio | Molto degradato | 0.0228
PP | Trasparente | Medio | Non degradato | 0.0228
PP | Trasparente | Medio | Non degradato | 0.0228
PP | Bianco | Medio | Non degradato | 0.0229
PE | Bianco | Medio | Non degradato | 0.023
PP | Bianco | Medio | Non degradato | 0.023
PP | Bianco | Medio | Molto degradato | 0.023
PP | Bianco | Medio | Molto degradato | 0.023
PP | Nero | Medio | Non degradato | 0.023
PP | Nero | Medio | Non degradato | 0.0232
PE | Bianco | Medio | Non degradato | 0.0233
PP | Nero | Medio | Non degradato | 0.0234
PP | Nero | Medio | Non degradato | 0.0234
PP | Nero | Medio | Molto degradato | 0.0236
PP | Nero | Medio | Molto degradato | 0.0236
PP | Bianco | Piccolo | Non degradato | 0.0075
PE | Bianco | Medio | Non degradato | 0.0238
PE | Bianco | Medio | Non degradato | 0.0239
PE | Bianco | Medio | Non degradato | 0.024
PE | Bianco | Medio | Non degradato | 0.024
PE | Bianco | Medio | Non degradato | 0.0241
PE | Bianco | Medio | Non degradato | 0.0244
PE | Bianco | Medio | Non degradato | 0.0244
PE | Bianco | Medio | Molto degradato | 0.0245
PE | Bianco | Medio | Non degradato | 0.0247
PE | Bianco | Medio | Non degradato | 0.0247
PE | Bianco | Medio | Molto degradato | 0.0248
PE | Bianco | Medio | Non degradato | 0.0249
PE | Bianco | Medio | Non degradato | 0.025
PE | Bianco | Medio | Non degradato | 0.025
PE | Bianco | Medio | Non degradato | 0.025
PE | Bianco | Medio | Non degradato | 0.025
PE | Bianco | Medio | Non degradato | 0.0251
PE | Bianco | Medio | Non degradato | 0.0251
PE | Bianco | Medio | Non degradato | 0.0251
PE | Bianco | Medio | Non degradato | 0.0251
PE | Bianco | Medio | Non degradato | 0.0251
PE | Bianco | Medio | Non degradato | 0.0251
PE | Bianco | Medio | Non degradato | 0.0252
PE | Bianco | Medio | Non degradato | 0.0252
PE | Bianco | Medio | Molto degradato | 0.0253
PE | Bianco | Medio | Non degradato | 0.0254
PE | Bianco | Medio | Non degradato | 0.0254
PE | Bianco | Medio | Molto degradato | 0.0255
PE | Bianco | Medio | Molto degradato | 0.0255
PE | Bianco | Medio | Molto degradato | 0.0255
PE | Bianco | Medio | Molto degradato | 0.0256
PE | Bianco | Medio | Non degradato | 0.0256
PE | Bianco | Medio | Non degradato | 0.0256
PE | Bianco | Medio | Non degradato | 0.0256
PE | Bianco | Medio | Non degradato | 0.0257
PE | Arancione | Grande | Non degradato | 0.026
PE | Bianco | Medio | Non degradato | 0.026
PE | Bianco | Medio | Molto degradato | 0.026
PE | Bianco | Medio | Non degradato | 0.026
PE | Bianco | Medio | Non degradato | 0.026
PE | Bianco | Medio | Non degradato | 0.026
PE | Azzurro | Medio | Non degradato | 0.026
PE | Arancione | Medio | Non degradato | 0.0261
PE | Bianco | Medio | Non degradato | 0.0263
PE | Bianco | Medio | Molto degradato | 0.0263
PE | Bianco | Medio | Molto degradato | 0.0263
PE | Arancione | Grande | Non degradato | 0.0264
PE | Arancione | Medio | Molto degradato | 0.0265
PE | Bianco | Medio | Non degradato | 0.0269
PE | Bianco | Medio | Non degradato | 0.027
PE | Arancione | Medio | Non degradato | 0.027
PE | Bianco | Grande | Non degradato | 0.0271
PE | Bianco | Medio | Non degradato | 0.0271
PE | Arancione | Medio | Non degradato | 0.0271
PE | Arancione | Medio | Molto degradato | 0.0271
PE | Arancione | Medio | Non degradato | 0.0272
PE | Arancione | Medio | Non degradato | 0.0274
PE | Arancione | Medio | Non degradato | 0.0275
PE | Arancione | Medio | Non degradato | 0.0275
PE | Arancione | Grande | Molto degradato | 0.0276
PE | Arancione | Medio | Molto degradato | 0.0276
PE | Bianco | Medio | Non degradato | 0.0278
PE | Bianco | Medio | Non degradato | 0.028
PE | Arancione | Grande | Non degradato | 0.0282
PE | Arancione | Grande | Molto degradato | 0.0282
PE | Arancione | Medio | Non degradato | 0.0283
PE | Bianco | Grande | Molto degradato | 0.0285
PE | Arancione | Grande | Molto degradato | 0.0285
PE | Bianco | Medio | Non degradato | 0.0286
PE | Arancione | Medio | Non degradato | 0.0286
PE | Bianco | Medio | Molto degradato | 0.029
PE | Bianco | Medio | Molto degradato | 0.029
PE | Arancione | Medio | Non degradato | 0.029
PE | Arancione | Medio | Non degradato | 0.0291
PE | Bianco | Grande | Non degradato | 0.0292
PE | Bianco | Medio | Non degradato | 0.0292
PE | Bianco | Grande | Molto degradato | 0.03
PE | Arancione | Grande | Non degradato | 0.0302
PE | Arancione | Grande | Molto degradato | 0.0304
PE | Bianco | Grande | Non degradato | 0.0307
PE | Arancione | Medio | Non degradato | 0.0307
PE | Arancione | Medio | Non degradato | 0.031
PE | Arancione | Medio | Non degradato | 0.031
PE | Bianco | Grande | Molto degradato | 0.0311
PE | Bianco | Grande | Non degradato | 0.0315
PE | Arancione | Grande | Molto degradato | 0.0316
PE | Arancione | Grande | Non degradato | 0.0319
PE | Arancione | Medio | Molto degradato | 0.032
PE | Arancione | Grande | Non degradato | 0.0323
PE | Bianco | Grande | Molto degradato | 0.0326
PE | Arancione | Grande | Non degradato | 0.0328
PE | Arancione | Grande | Non degradato | 0.0328
PE | Bianco | Grande | Molto degradato | 0.0332
PE | Bianco | Grande | Non degradato | 0.0336
PE | Bianco | Grande | Non degradato | 0.0336
PE | Bianco | Grande | Non degradato | 0.0338
PE | Bianco | Grande | Non degradato | 0.0342
PE | Bianco | Grande | Molto degradato | 0.0344
PE | Bianco | Medio | Molto degradato | 0.0344
PE | Bianco | Grande | Molto degradato | 0.0346
PE | Bianco | Grande | Non degradato | 0.0347
PE | Bianco | Grande | Non degradato | 0.0347
PE | Bianco | Medio | Non degradato | 0.0348
PE | Bianco | Medio | Non degradato | 0.0348
PE | Arancione | Grande | Non degradato | 0.0349
PE | Bianco | Grande | Non degradato | 0.035
PE | Bianco | Medio | Non degradato | 0.035
PE | Bianco | Grande | Non degradato | 0.0351
PE | Bianco | Grande | Non degradato | 0.0351
PE | Arancione | Grande | Molto degradato | 0.0351
PE | Arancione | Grande | Non degradato | 0.0351
PE | Bianco | Grande | Non degradato | 0.0354
PE | Arancione | Grande | Non degradato | 0.0355
PE | Arancione | Grande | Non degradato | 0.0356
PE | Bianco | Medio | Molto degradato | 0.0356
PE | Bianco | Medio | Non degradato | 0.0358
PE | Bianco | Grande | Non degradato | 0.036
PE | Bianco | Grande | Molto degradato | 0.036
PE | Bianco | Grande | Non degradato | 0.0361
PE | Bianco | Medio | Non degradato | 0.0366
PE | Bianco | Grande | Non degradato | 0.0369
PE | Arancione | Grande | Non degradato | 0.0373
PE | Bianco | Medio | Non degradato | 0.0375
PE | Bianco | Grande | Non degradato | 0.0379
PE | Bianco | Grande | Non degradato | 0.0379
PE | Bianco | Medio | Non degradato | 0.038
PE | Bianco | Grande | Non degradato | 0.0388
PE | Bianco | Medio | Molto degradato | 0.0388
PE | Bianco | Grande | Non degradato | 0.0395
PE | Bianco | Medio | Non degradato | 0.0397
PE | Bianco | Medio | Non degradato | 0.0401
PE | Bianco | Medio | Non degradato | 0.0408
PE | Bianco | Grande | Non degradato | 0.0411
PE | Bianco | Grande | Non degradato | 0.0412
PE | Bianco | Medio | Molto degradato | 0.0413
PE | Bianco | Medio | Non degradato | 0.0414
PE | Bianco | Grande | Non degradato | 0.0418
PE | Bianco | Medio | Non degradato | 0.0418
PE | Bianco | Grande | Non degradato | 0.0422
PE | Bianco | Medio | Non degradato | 0.0428
PE | Bianco | Medio | Non degradato | 0.0429
PE | Bianco | Grande | Non degradato | 0.0436
PE | Bianco | Grande | Non degradato | 0.0436
PE | Arancione | Grande | Non degradato | 0.0441
PE | Arancione | Grande | Molto degradato | 0.0441
PE | Bianco | Grande | Non degradato | 0.0442
PE | Bianco | Grande | Non degradato | 0.0443
PE | Bianco | Grande | Non degradato | 0.0447
PE | Bianco | Grande | Non degradato | 0.0451
PE | Bianco | Grande | Non degradato | 0.0452
PE | Bianco | Grande | Molto degradato | 0.0454
PE | Bianco | Grande | Non degradato | 0.0454
PE | Bianco | Grande | Non degradato | 0.0462
PE | Bianco | Grande | Non degradato | 0.0471
PE | Bianco | Grande | Molto degradato | 0.0472
PE | Bianco | Grande | Non degradato | 0.0478
PE | Bianco | Grande | Non degradato | 0.0534
PE | Bianco | Grande | Non degradato | 0.0621
PE | Arancione | Grande | Molto degradato | 0.0622
PE | Bianco | Grande | Non degradato | 0.0681
PE | Bianco | Grande | Non degradato | 0.069